## Hoja1
time | specimen | measure | serie | measurement_date | sample_fabrication_date | path | start_curing_date | end_curing_date | concentration_nc | nc | energy | solvent | electric_field | remarks
2022-05-10 22:18 | p39 | OCP | 1 | 2022-04-06 | 2020-02-29 | 20220406_e_Malaga/OCP_p39_1.txt | 2020-03-02 | 2020-04-12 | 0.2259 g / 80 g H2O | GO | Branson | Agua tipo I | Ninguno | 1) Se preparó 0.2259 g de GO, el GO fue sonicado (febrero 28) por 2 horas (equipo Branson 1800) en 80 mL de agua tipo 1, en beaker de 600 ml. 2) Tamaño de partícula medido por DLS 1626.8 nm a 15°.
2022-05-10 22:18 | p40 | OCP | 1 | 2022-04-06 | 2020-02-29 | 20220406_e_Malaga/OCP_p40_1.txt | 2020-03-02 | 2020-04-12 | 0.2259 g / 80 g H2O | GO | Branson | Agua tipo I | Ninguno | 1) Se preparó 0.2259 g de GO, el GO fue sonicado (febrero 28) por 2 horas (equipo Branson 1800) en 80 mL de agua tipo 1, en beaker de 600 ml. 2) Tamaño de partícula medido por DLS 1626.8 nm a 15°.
2022-05-10 22:18 | p41 | OCP | 1 | 2022-04-06 | 2020-02-29 | 20220406_e_Malaga/OCP_p41_1.txt | 2020-03-02 | 2020-04-12 | 0.2259 g / 80 g H2O | GO | Branson | Agua tipo I | axial | 1) Se preparó 0.2259 g de GO, el GO fue sonicado (febrero 28) por 2 horas (equipo Branson 1800) en 80 mL de agua tipo 1, en beaker de 600 ml. 2) La probeta se sometió a campo eléctrico axial (Fuente a 20.5 V) durante el curado en agua. 3) Tamaño de partícula medido por DLS 1626.8 nm a 15º.
2022-05-10 22:18 | p42 | OCP | 1 | 2022-04-06 | 2020-02-29 | 20220406_e_Malaga/OCP_p42_1.txt | 2020-03-02 | 2020-04-12 | 0.2259 g / 80 g H2O | GO | Branson | Agua tipo I | axial | 1) Se preparó 0.2259 g de GO, el GO fue sonicado (febrero 28) por 2 horas (equipo Branson 1800) en 80 mL de agua tipo 1, en beaker de 600 ml. 2) La probeta se sometió a campo eléctrico axial (Fuente a 20.5 V) durante el curado en agua. 3) Tamaño de partícula medido por DLS 1626.8 nm a 15º.
2022-05-10 22:18 | p43 | OCP | 1 | 2022-04-06 | 2020-02-29 | 20220406_e_Malaga/OCP_p43_1.txt | 2020-03-02 | 2020-04-12 | 0.2259 g / 80 g H2O | GO | Branson | Agua tipo I | radial | 1) Se preparó 0.2259 g de GO, el GO fue sonicado (febrero 28) por 2 horas (equipo Branson 1800) en 80 mL de agua tipo 1, en beaker de 600 ml. 2) La probeta se sometió a campo eléctrico radial (Fuente a 20.5 V) durante el curado en agua. 3) Tamaño de partícula medido por DLS 1626.8 nm a 15º.
2022-05-10 22:18 | p44 | OCP | 1 | 2022-04-06 | 2020-02-29 | 20220406_e_Malaga/OCP_p44_1.txt | 2020-03-02 | 2020-04-12 | 0.2259 g / 80 g H2O | GO | Branson | Agua tipo I | radial | 1) Se preparó 0.2259 g de GO, el GO fue sonicado (febrero 28) por 2 horas (equipo Branson 1800) en 80 mL de agua tipo 1, en beaker de 600 ml. 2) La probeta se sometió a campo eléctrico radial (Fuente a 20.5 V) durante el curado en agua. 3) Tamaño de partícula medido por DLS 1626.8 nm a 15º.
2022-05-10 22:18 | p45 | OCP | 1 | 2022-04-06 | 2020-02-29 | 20220406_e_Malaga/OCP_p45_1.txt | 2020-03-02 | 2020-04-12 | 0.2259 g / 80 g H2O | GO | 40% | Agua tipo I | Ninguno | 1) Se preparó 0.2259 g de GO, el GO fue sonicado (febrero 28) con punta por 30 min (punta US control de T en cicat) en 80 mL de agua tipo 1, en beaker de 100 ml. 2) Tamaño de partícula medido por DLS 4662.9 nm a 90º.
2022-05-10 22:18 | p46 | OCP | 1 | 2022-04-06 | 2020-02-29 | 20220406_e_Malaga/OCP_p46_1.txt | 2020-03-02 | 2020-04-12 | 0.2259 g / 80 g H2O | GO | 40% | Agua tipo I | Ninguno | 1) Se preparó 0.2259 g de GO, el GO fue sonicado (febrero 28) con punta por 30 min (punta US control de T en cicat) en 80 mL de agua tipo 1, en beaker de 100 ml. 2) Tamaño de partícula medido por DLS 4662.9 nm a 90º.
2022-05-10 22:18 | p47 | OCP | 1 | 2022-04-06 | 2020-02-29 | 20220406_e_Malaga/OCP_p47_1.txt | 2020-03-02 | 2020-04-12 | 0.2259 g / 80 g H2O | GO | 40% | Agua tipo I | axial | 1) Se preparó 0.2259 g de GO, el GO fue sonicado (febrero 28) con punta por 30 min (punta US control de T en cicat) en 80 mL de agua tipo 1, en beaker de 100 ml. 2) La probeta se sometió a campo eléctrico axial (Fuente a 20.5 V) durante el curado en agua durante XX días. 3) Tamaño de partícula medido por DLS 4662.9 nm a 90º.
2022-05-10 22:18 | p48 | OCP | 1 | 2022-04-06 | 2020-02-29 | 20220406_e_Malaga/OCP_p48_1.txt | 2020-03-02 | 2020-04-12 | 0.2259 g / 80 g H2O | GO | 40% | Agua tipo I | axial | 1) Se preparó 0.2259 g de GO, el GO fue sonicado (febrero 28) con punta por 30 min (punta US control de T en cicat) en 80 mL de agua tipo 1, en beaker de 100 ml. 2) La probeta se sometió a campo eléctrico axial (Fuente a 20.5 V) durante el curado en agua durante XX días. 3) Tamaño de partícula medido por DLS 4662.9 nm a 90º.
2022-05-10 22:18 | p49 | OCP | 1 | 2022-04-06 | 2020-02-29 | 20220406_e_Malaga/OCP_p49_1.txt | 2020-03-02 | 2020-04-12 | 0.2259 g / 80 g H2O | GO | 40% | Agua tipo I | radial | 1) Se preparó 0.2259 g de GO, el GO fue sonicado (febrero 28) con punta por 30 min (punta US control de T en cicat) en 80 mL de agua tipo 1, en beaker de 100 ml. 2) La probeta se sometió a campo eléctrico radial (Fuente a 20.5 V) durante el curado en agua. 3) Tamaño de partícula medido por DLS 4662.9 nm a 90º.
2022-05-10 22:18 | p50 | OCP | 1 | 2022-04-06 | 2020-02-29 | 20220406_e_Malaga/OCP_p50_1.txt | 2020-03-02 | 2020-04-12 | 0.2259 g / 80 g H2O | GO | 40% | Agua tipo I | radial | 1) Se preparó 0.2259 g de GO, el GO fue sonicado (febrero 28) con punta por 30 min (punta US control de T en cicat) en 80 mL de agua tipo 1, en beaker de 100 ml. 2) La probeta se sometió a campo eléctrico radial (Fuente a 20.5 V) durante el curado en agua. 3) Tamaño de partícula medido por DLS 4662.9 nm a 90º.
| p39 | f |  | 2022-04-06 |  | 20220406_f_Malaga/f_p39
| p40 | f |  | 2022-04-06 |  | 20220406_f_Malaga/f_p40
| p41 | f |  | 2022-04-06 |  | 20220406_f_Malaga/f_p41
| p42 | f |  | 2022-04-06 |  | 20220406_f_Malaga/f_p42
| p43 | f |  | 2022-04-06 |  | 20220406_f_Malaga/f_p43
| p44 | f |  | 2022-04-06 |  | 20220406_f_Malaga/f_p44
| p45 | f |  | 2022-04-06 |  | 20220406_f_Malaga/f_p45
| p46 | f |  | 2022-04-06 |  | 20220406_f_Malaga/f_p46
| p47 | f |  | 2022-04-06 |  | 20220406_f_Malaga/f_p47
| p48 | f |  | 2022-04-06 |  | 20220406_f_Malaga/f_p48
| p49 | f |  | 2022-04-06 |  | 20220406_f_Malaga/f_p49
| p50 | f |  | 2022-04-06 |  | 20220406_f_Malaga/f_p50
| p39 | CV | 0kg_2 | 2022-04-06 |  | 20220406_e_Malaga/CV_p39_0kg_2.txt | [7 empty] | Para una segunda ronda de mediciones se aplicó la voltametría cíclica (CV) justo apenas se logra la carga constante. Estas medidas tienen la misma nomenclatura salvo un subindice ejemplo CV_p39_xxxkg_2 OCP a: 0 kg -0.000 V 50 kg -0.178 V 100 kg -0.177 V 150 kg -0.176 V 200 kg -0.175 V 250 kg -0.174 V
| p39 | CV | 50kg_2 | 2022-04-06 |  | 20220406_e_Malaga/CV_p39_50kg_2.txt
| p39 | CV | 100kg_2 | 2022-04-06 |  | 20220406_e_Malaga/CV_p39_100kg_2.txt
| p39 | CV | 150kg_2 | 2022-04-06 |  | 20220406_e_Malaga/CV_p39_150kg_2.txt
| p39 | CV | 200kg_2 | 2022-04-06 |  | 20220406_e_Malaga/CV_p39_200kg_2.txt
| p39 | CV | 250kg_2 | 2022-04-06 |  | 20220406_e_Malaga/CV_p39_250kg_2.txt
| p40 | CV | 0kg | 2022-04-06 |  | 20220406_e_Malaga/CV_p40_0kg.txt | [7 empty] | p40 OCP a: 0 kg -0.003 V 50 kg -0.173 V 100 kg -0.182 V 150 kg -0.179 V 200 kg -0.184 V 250 kg -0.182 V
| p40 | CV | 50kg | 2022-04-06 |  | 20220406_e_Malaga/CV_p40_50kg.txt
| p40 | CV | 100kg | 2022-04-06 |  | 20220406_e_Malaga/CV_p40_100kg.txt
| p40 | CV | 150kg | 2022-04-06 |  | 20220406_e_Malaga/CV_p40_150kg.txt
| p40 | CV | 200kg | 2022-04-06 |  | 20220406_e_Malaga/CV_p40_200kg.txt
| p40 | CV | 250kg | 2022-04-06 |  | 20220406_e_Malaga/CV_p40_250kg.txt
| p41 | CV | 0kg_2 | 2022-04-06 |  | 20220406_e_Malaga/CV_p41_0kg_2.txt
| p41 | CV | 50kg_2 | 2022-04-06 |  | 20220406_e_Malaga/CV_p41_50kg_2.txt
| p41 | CV | 100kg_2 | 2022-04-06 |  | 20220406_e_Malaga/CV_p41_100kg_2.txt
| p41 | CV | 150kg_2 | 2022-04-06 |  | 20220406_e_Malaga/CV_p41_150kg_2.txt
| p41 | CV | 200kg_2 | 2022-04-06 |  | 20220406_e_Malaga/CV_p41_200kg_2.txt
| p41 | CV | 250kg_2 | 2022-04-06 |  | 20220406_e_Malaga/CV_p41_250kg_2.txt
| p39 | fc | 2 | 2022-04-06 |  | 20220406_f_Malaga/fc_p39_2
| p40 | fc |  | 2022-04-06 |  | 20220406_f_Malaga/fc_p40
| p41 | fc | 2 | 2022-04-06 |  | 20220406_f_Malaga/fc_p41_2
| p39 | CV | 0kg_1 | 2022-07-02 |  | 20220702_e_Malaga/CV_p39_0kg_1.txt
| p40 | CV | 0kg_1 | 2022-07-02 |  | 20220702_e_Malaga/CV_p40_0kg_1.txt
| p41 | CV | 0kg_1 | 2022-07-02 |  | 20220702_e_Malaga/CV_p41_0kg_1.txt
| p42 | CV | 0kg_1 | 2022-07-02 |  | 20220702_e_Malaga/CV_p42_0kg_1.txt
| p43 | CV | 0kg_1 | 2022-07-02 |  | 20220702_e_Malaga/CV_p43_0kg_1.txt
| p44 | CV | 0kg_1 | 2022-07-02 |  | 20220702_e_Malaga/CV_p44_0kg_1.txt
| p45 | CV | 0kg_1 | 2022-07-02 |  | 20220702_e_Malaga/CV_p45_0kg_1.txt
| p46 | CV | 0kg_1 | 2022-07-02 |  | 20220702_e_Malaga/CV_p46_0kg_1.txt
| p47 | CV | 0kg_1 | 2022-07-02 |  | 20220702_e_Malaga/CV_p47_0kg_1.txt
| p48 | CV | 0kg_1 | 2022-07-02 |  | 20220702_e_Malaga/CV_p48_0kg_1.txt
| p49 | CV | 0kg_1 | 2022-07-02 |  | 20220702_e_Malaga/CV_p49_0kg_1.txt
| p50 | CV | 0kg_1 | 2022-07-02 |  | 20220702_e_Malaga/CV_p50_0kg_1.txt